## Sheet
导电剂种类 |  | 优点 | 缺点
碳纳米管导电剂 |  | 导电性能优异，添加量小，提升电池能量密度，提 升电池循环寿命性能 | 需要预分散，价格较高
炭黑类 | SP | 价格便宜，经济性高 | 导电性能相对较差，添加量大，降低正极活性物质 占比，全依赖进口
| 科琴黑 | 添加量较小，适用于高倍率、高容量型锂电池 | 价格贵，分散难、全依赖进口
| 乙炔黑 | 吸液性较好，有助提升循环寿命 | 价格较贵，影响极片压实性能，主要依赖进口
导电石墨类导电剂 |  | 颗粒度较大，有利于提升极片压实性能 | 添加量较大，主要依赖进口
气相生长碳纤维 |  | 导电性优异 | 分散困难、价格高、全依赖进口
石墨烯导电剂 |  | 导电性优异，比表面积大，可提升极片压实性能 | 分散性能较差，需要复合使用，使用相对局限（主要 用于磷酸铁理电池）