## Sheet
电池厂 | 快充电池名称 | 电芯结构 系统结构 充电电压 |  |  |  | 充电倍率性能描述
宁德时代 | 麒麟电池 | 方形 | CTP | 800V | 4C | 10分钟快充实现10-80%SOC
亿纬锂能 | 大圆柱电池T系统 | 大圆柱 | CTP | 800V | 3-4C | 10-20分钟充电80%
欣旺达 | 闪充电池 | 方形/圆柱 | CTP | 800V | 4C | 10分钟可从20%充至80%SOC
中创新航 | One-Stop电池 | 方形 | CTP | 800V | 3-4C | 10-80%SOC≤20min
| "顶流"电池 | 大圆柱 | CTP | 800V | 支持6C
巨湾技研 | 凤凰电池 | 方形 | CTP | 800V | 最高8C | 6分钟充电0-80% SOC
孚能科技 | s SPS电池 | 软包 | CTP | 800V | 2.4-5C