## Sheet
PAA
适用场景 | CMC+SBR 石墨负极 | 石墨/硅基负极
分散体系 | 水性 | 水性
优势 | 中组合效果好；加工性能好；成本低 | SBR良好弹性和CMC良好分散效果，在石墨粘结力强，添加量少；有效缓解硅基材料 体积膨胀
劣势 | 粘结力较弱，添加量大 | 柔性较差；对环境酸碱度要求高