## Sheet
种类 | 优点 | 缺点
硅碳 | 克容量高 | 大批量生产性能优异的产品难度大
| 首次充放电效率高 | 循环性能和库伦效率有待提高
| 工艺相对成熟 | 电极膨胀率高
硅氧 | 可逆容量高，达1700-1800mAh/g，接近理论容量 | 首次库伦效率低（71.4%）
| 循环性能和倍率性能相对好 | 需要预锂化处理